## Характеистики
№ пп | Наименование | Фаска | Толщина | Размер | Вес | Площадь 1 шт в кладке, м2 | Кол-во шт в 1 м2 | Кол-во на паддоне, шт | Количество кв. м в 1 поддоне | Вес поддона с плиткой, кг. | Кол-во в 1 ряду на поддоне, шт | Площадь 1 ряда, м2 | Кол-во рядов на поддоне | Маркировка | ГОСТ | ТУ | Класс бетона по прочности | Морозостойкость | Истираемость | Водопоглощение
| Брусчатка | Max | 4 | 100х200 | 1.8 | 0.02 | 50 | 756 | 15.12 | 1361 | 54 | 1.08 | 14 | А.1.П.4 | ГОСТ 17608-2017 | 5746-001-05137502-2008 | В22,5 | F200 | G1 не более 0,7 | не более 5%
| Брусчатка | Max | 6 | 100х200 | 2.7 | 0.02 | 50 | 540 | 10.8 | 1458 | 54 | 1.08 | 10 | Б.1.П.6 | ГОСТ 17608-2017 | 5746-001-05137502-2008 | В25 | F200 | G1 не более 0,7 | не более 5%
| Брусчатка | Max | 8 | 100х200 | 3.6 | 0.02 | 50 | 432 | 8.64 | 1560 | 54 | 1.08 | 8 | В.1.П.8 | ГОСТ 17608-2017 | 5746-001-05137502-2008 | В30 | F200 | G1 не более 0,7 | не более 5%
| Волна | Max | 6 | 210х110 | 3.3 | 0.0247 | 40.48 | 400 | 9.88 | 1340 | 40 | 0.988 | 10 | Б.7.Ф.6 | ГОСТ 17608-2017 | 5746-001-05137502-2008 |  | F200 | G1 не более 0,7 | не более 5%
| Волна | Max | 10 | 210х110 | 5.6 | 0.0247 | 40.48 | 400 | 9.88 | 2170 | 40 | 0.988 | 10 | Г.7.Ф.10 | ГОСТ 17608-2017 | 5746-001-05137502-2008 |  | F200 | G1 не более 0,7 | не более 5%
| Новый город | Min | 4 | 160х160 80х160 240х160 | 2,3 1,15 3,45 | * | 39.63 | 252 168 168 | 15.05 | 1350 | 42 | 1.075 | 14 | А.15.Псм.4 | ГОСТ 17608-2017 | 5746-001-05137502-2008 | В22,5 | F200 | G1 не более 0,7 | не более 5%
| Новый город | Min | 6 | 160х160 80х160 240х160 | 3,43 1,69 5,18 | * | 39.63 | 216 144 144 | 12.9 | 1750 | 42 | 1.075 | 12 | Б.15.П.см.6 | ГОСТ 17608-2017 | 5746-001-05137502-2008 | В25 | F200 | G1 не более 0,7 | не более 5%
| Старый город | Min | 4 | 178х118 88х118 118х118 | 1,87 1,23 0,91 | * | 66.2 | 420 420 420 | 14.28 | 1290 | 90 | 0.952 | 15 | А.6.Фсм.4 | ГОСТ 17608-2017 | 5746-001-05137502-2008 | В22,5 | F200 | G1 не более 0,7 | не более 5%
| Старый город | Min | 6 | 178х118 88х118 118х118 | 2,86 1,88 1,39 | * | 66.2 | 300 300 300 | 9.52 | 1285 | 90 | 0.952 | 10 | Б.6.Фсм.6 | ГОСТ 17608-2017 | 5746-001-05137502-2008 | В25 | F200 | G1 не более 0,7 | не более 5%
| Патио | Min | 8 | 600х300 | 31.9 | 0.18 | 5.55 | 48/28 | 8,64/5.4 | 1532/958 | 6 | 1.08 | 2025-05-08 | В.19.П.8 | ГОСТ 17608-2017 | 5746-001-05137502-2008 | В30 | F200 | G1 не более 0,7 | не более 5%
| Мозаика XL | Min | 6 | 300х300 450х300 600х300 | 12,5 18,22 24,3 | * | 7.4 | 96/48 | 12,96/6.48 | 1750/875 | 8 | 1.08 | 2025-06-12 | Б.20.Псм.6 | ГОСТ 17608-2017 | 5746-001-05137502-2008 | В25 | F200 | G1 не более 0,7 | не более 5%
| Мозаика | Min | 6 | 100х200 200х200 300х200 | 2,7 5,4 8,1 | * | 25 | 360 | 14.4 | 1944 | 30 | 1.2 | 12 | Б.21.Псм.6 | ГОСТ 17608-2017 | 5746-001-05137502-2008 | В25 | F200 | G1 не более 0,7 | не более 5%
| Классико | Min | 6 | 118х109 | 1.46 | 0.013 | 89.55 | 960 | 10.72 | 1440 | 96 | 1.072 | 10 | Б.9.Ф.6 | ГОСТ 17608-2017 | 5746-001-05137502-2008 | В25 | F200 | G1 не более 0,7 | не более 5%
| Паркет | Min | 8 | 450х150 | 12.15 | 0.0675 | 14.815 | 128 | 8.64 | 1535 | 16 | 1.08 | 8 | В.16.П.8 | ГОСТ 17608-2017 | 5746-001-05137502-2008 | В30 | F200 | G1 не более 0,7 | не более 5%
| Эко квадрат | Min | 8 | 190х190 | 4.9 | * | 28.32 | 240 | 8.64 | 1270 | 30 | 1.08 | 8 | В.17.К.7 | ГОСТ 17608-2017 | 5746-001-05137502-2008 | В30 | F200 | G1 не более 0,7 | не более 5%
| Квадрат | Min | 8 | 150х150 | 3.9 | 0.0225 | 44.4 | 384 | 8.64 | 1498 | 48 | 1.08 | 8 | В.18.К.8 | ГОСТ 17608-2017 | 5746-001-05137502-2008 | В30 | F200 | G1 не более 0,7 | не более 5%
| Квадрат | Max | 6 | 200х200 | 5.3 | 0.04 | 25 | 300 | 12 | 1590 | 30 | 1.2 | 10 | Б.12.К.6 | ГОСТ 17608-2017 | 5746-001-05137502-2008 | В25 | F200 | G1 не более 0,7 | не более 5%
| Квадрат | Max | 6 | 100х100 | 1.35 | 0.01 | 100 | 990 | 9.9 | 1337 | 99 | 0.99 | 10 | Б.11.К.6 | ГОСТ 17608-2017 | 5746-001-05137502-2008 | В25 | F200 | G1 не более 0,7 | не более 5%
| Квадрат | Min | 8 | 200х200 | 7.2 | 0.04 | 25 | 240 | 9.6 | 1758 | 30 | 1.2 | 8 | В.12.К.8 | ГОСТ 17608-2018 | 5746-001-05137502-2009 | В30 | F200 | G1 не более 0,7 | не более 5%
| Квадрат |  | 5 | 300х300 | 10.1 | 0.09 | 11.1 | 192 | 17.28 | 1969 | 12 | 1.08 | 16 | А.13.К.5 | ГОСТ 17608-2019 | 5746-001-05137502-2010 | В25 | F200 | G1 не более 0,7 | не более 5%
| Квадрат | Min | 8 | 300х300 | 16.2 | 0.09 | 11.1 | 96 | 8.64 | 1645 | 12 | 1.08 | 8 | В.13.К.8 | ГОСТ 17608-2020 | 5746-001-05137502-2011 | В30 | F200 | G1 не более 0,7 | не более 5%
| Микс-сити | Min | 6 | 120х120 200х120 280х120 160х160 280х160 320х160 360х200 | 1,92 3,23 4,54 3,46 6,1 6,96 9,83 | * | 29.17 | 48 72 48 24 24 12 72 | 11.472 | 1549 | 25 | 0.956 | 12 | Б.2.Псм.6 | ГОСТ 17608-2017 | 5746-001-05137502-2008 | В25 | F200 | G1 не более 0,7 | не более 5%
| Шаговая (Патио XL) | Min | 8 | 900х300 | 47.97 | 0.27 | 3.7 | 32/20 | 8,64/5,4 | 1535/960 | 4 | 1.08 | 2025-05-08 | В.22.П.8 | ГОСТ 17608-2017 | 5746-001-05137502-2008 | В30 | F200 | G1 не более 0,7 | не более 5%
| Ступень |  | 15 | 1000х350 | 118.1 | 0.35 | 2.85 | 2025-09-15 | 5,25/3.15 | 1770/1062 | 3 | 1.05 | 2025-03-05 |  | ГОСТ 17608-2017 | 5746-001-05137502-2008 | В30 | F200 | G1 не более 0,7 | не более 5%
| Мега (800х400) | Min | 8 | 800х400 | 57.6 | 0.32 | 3.1 | 24/15 | 5,76/4.8 | 1036/648 | 3 | 0.96 | 2025-05-08 |  | ГОСТ 17608-2018 | 5746-001-05137502-2009 | В30 | F200 | G1 не более 0,8 | не более 5%

## Лист1
№ пп | Наименование | Размер | Фаска | Чертеж
1 | Новый город | 160х160 80х160 240х160 | Min | https://docs.google.com/document/d/1RBP41DPt31HrAtteIQCjYdFh3jEJbxz8/edit?usp=sharing&ouid=105108121727730171806&rtpof=true&sd=true
2 | Патио | 600х300 | Min | https://docs.google.com/document/d/1Y_PPD0OHI0iQMS7VvFmXE10xUdcQ3nIk/edit?usp=sharing&ouid=105108121727730171806&rtpof=true&sd=true
3 | Мозайка XL | 300х300 450х300 600х300 | Min
4 | Мозайка | 100х200 200х200 300х200 | Min
5 | Классико | 118х109 | Min | https://docs.google.com/document/d/1MKXKAbsMM3sqaTVsdJKsWj1tnQgN2dtq/edit?usp=sharing&ouid=105108121727730171806&rtpof=true&sd=true
6 | Старый город | 178х118 88х118 118х118 | Min | https://docs.google.com/document/d/1cNWYs3wyVnX3Ou3p_8tDn_z6rxGdGVwV/edit?usp=sharing&ouid=105108121727730171806&rtpof=true&sd=true
7 | Паркет | 450х150 | Min | https://docs.google.com/document/d/13EuHbXz6SM5L3y4rQd_Cr5bqOooiw-Dv/edit?usp=sharing&ouid=105108121727730171806&rtpof=true&sd=true
8 | Эко плитка | 190х190 | Min | https://docs.google.com/document/d/1LL55XkyXbO5NCGgkp1iD5YuvWLjLVMx4/edit?usp=sharing&ouid=105108121727730171806&rtpof=true&sd=true
9 | Брусчатка | 100х200 | Max | https://docs.google.com/document/d/1r3y-sdKWgZ7vH4WM3LFlNCnvtN5gJV-g/edit?usp=sharing&ouid=105108121727730171806&rtpof=true&sd=true
10 | Квадрат | 150х150 | Min | https://docs.google.com/document/d/1i7QZJgGcj7iTSXt0L7rgxb16lukS18IR/edit?usp=sharing&ouid=105108121727730171806&rtpof=true&sd=true
11 | Квадрат | 200х200 | Max | https://docs.google.com/document/d/1pD_yXtHIEIOI1Whv9o9KKMpX5Hxn_FMU/edit?usp=sharing&ouid=105108121727730171806&rtpof=true&sd=true
12 | Квадрат | 100х100 | Max | https://docs.google.com/document/d/1ZMzrPhjj0HeJL0XmvUrJ4R2K9bTMsTSs/edit?usp=sharing&ouid=105108121727730171806&rtpof=true&sd=true
13 | Микс-сити | 120х120 200х120 280х120 160х160 280х160 320х160 360х200 | Min | https://docs.google.com/document/d/1O3kO59c0r4YYi21dkL65kdk0764QCHml/edit?usp=sharing&ouid=105108121727730171806&rtpof=true&sd=true
| Фактура | Цвет
1 | Эко | Белый мрамор
2 | Эко | Красный гранит
3 | Эко | Китайский гранит
4 | Эко | Дымчатый кварц
5 | Стандарт | Серый
6 | Стандарт | Бордовый
7 | Престиж | Белый
8 | Престиж | Желтый
9 | Престиж | Красный
10 | Престиж | Коричневый
11 | Престиж | Беж (Капучино)
12 | Престиж | Черный
13 | Микс | Грей | IMG_0377 | https://drive.google.com/file/d/17EQRxjIwetIKVzOTBoDJVetd26H-VlZq/view?usp=sharing
14 | Микс | Браун | IMG_0376 | https://drive.google.com/file/d/1ZaA-h1q2QLIXXQQGrn07wp1grmKd-Tao/view?usp=sharing
15 | Микс | Санрайз | IMG_0375 | https://drive.google.com/file/d/1ECn2FUqiaoR0CvVlZ63-iKmQtSfCwJY7/view?usp=sharing
16 | Микс | Каньон
17 | Микс | Закат | IMG_0372 | https://drive.google.com/file/d/1TfarU8Q8Mo1cNUn9x1ag65Glw_69VvPL/view?usp=sharing
18 | Микс | Мокко | IMG_0373 | https://drive.google.com/file/d/1CzsxjAWtT0yHcu_8m4Y4-YocWR4ZmJdl/view?usp=sharing
19 | Микс | Янтарь
20 | Микс | Гавана | IMG_0374 | https://drive.google.com/file/d/1uHuXdGRBvkOfg0iXMPsY2E01hXXByIPj/view?usp=sharing

## Образцы запрос
Коллекции
№ пп | Наименование | Размер | Фаска
1 | Новый город | 160х160 80х160 240х160 | Min
2 | Патио | 600х300 | Min
3 | Мозайка XL | 300х300 450х300 600х300 | Min
4 | Мозайка | 100х200 200х200 300х200 | Min
5 | Классико | 118х109 | Min
6 | Старый город | 178х118 88х118 118х118 | Min
7 | Паркет | 450х150 | Min
8 | Эко плитка | 190х190 | Min
9 | Брусчатка | 100х200 | Max
10 | Квадрат | 150х150 | Min
11 | Квадрат | 200х200 | Max
12 | Квадрат | 100х100 | Max
13 | Микс-сити | 120х120 200х120 280х120 160х160 280х160 320х160 360х200 | Min
| Фактура | Цвет
1 | Эко | Белый мрамор
2 | Эко | Красный гранит
3 | Эко | Китайский гранит
4 | Эко | Дымчатый кварц
5 | Стандарт | Серый
6 | Стандарт | Бордовый
7 | Престиж | Белый
8 | Престиж | Желтый
9 | Престиж | Красный
10 | Престиж | Коричневый
11 | Престиж | Беж (Капучино)
12 | Престиж | Черный
13 | Микс | Грей
14 | Микс | Браун
15 | Микс | Санрайз
16 | Микс | Каньон
17 | Микс | Закат
18 | Микс | Мокко
19 | Микс | Янтарь
20 | Микс | Гавана